## S8
材料类比 | 材料成分 | 黏土重量 | 黏土摩尔量 | 酸的种类 | 酸加入滴数 | 酸的重量（扣除酸里面的水） | 酸土摩尔比 | 水 | 水加入滴数 | 水的重量（包含酸和加入的水） | 水土的摩尔比（其中水包含酸中的水和加入的水） | 体系中水的总重量（包含酸，加入水和黏土中的水） | 酸水的摩尔比（水包含酸中的水和加入的水） | 酸水的摩尔比（水包含酸，加入水和黏土中水） | 水土的摩尔比（水包含酸，加入水和黏土中水） | 水酸的摩尔比（水包含酸，加入水和土中水） | 滴加85%酸的溶液的重量 | 滴加水的重量 | 滴加酸和水的总重量 | 液体和黏土的重量比 | L(cm) | S(cm2)
Sepiolite | Mg2H2(SiO3)3.3H2O | Wight (mg) | Mol(mmol) | H3PO4-lq | Drop | Weight (mg) | Ratio (A1/S) | H2O | Drop | Wight (mg) | Ratio (A2/S) | Wight A3 (mg) | R | Ratio (A1/A3) | Ratio (A3/S) | Ratio (A3/A1) |  |  |  | N
| S8-2-1 | 450 | 1.351839 |  | 45 | 1780.92 | 13.44292 |  | 0 | 314.28 | 12.915744 | 387.225 | 1.040816 | 0.8447485 | 15.91351 | 1.183784 | 2095.2 | 0 | 2095.2 | 4.656 | 0.12 | 3.919348
| S8-2-2 | 450 | 1.351839 |  | 40 | 1583.04 | 11.94926 |  | 0 | 279.36 | 11.48066 | 352.305 | 1.040816 | 0.8253146 | 14.47843 | 1.211659 | 1862.4 | 0 | 1862.4 | 4.138667 | 0.12 | 3.919348
| S8-3-1 | 450 | 1.351839 |  | 30 | 1187.28 | 8.961945 |  | 10 | 564.12 | 23.18324 | 637.065 | 0.3865699 | 0.342307 | 26.181012 | 2.921354 | 1396.8 | 354.6 | 1751.4 | 3.892 | 0.12 | 3.919348
| S8-3-2 | 450 | 1.351839 |  | 30 | 1187.28 | 8.961945 |  | 15 | 741.42 | 30.469616 | 814.365 | 0.2941273 | 0.2677814 | 33.46739 | 3.734389 | 1396.8 | 531.9 | 1928.7 | 4.286 | 0.12 | 3.919348
| S8-3-3 | 450 | 1.351839 |  | 20 | 791.52 | 5.97463 |  | 20 | 848.88 | 34.885824 | 921.825 | 0.1712624 | 0.1577102 | 37.88359 | 6.340743 | 931.2 | 709.2 | 1640.4 | 3.645333 | 0.12 | 3.919348
| S8-3-4 | 450 | 1.351839 |  | 10 | 395.76 | 2.987315 |  | 30 | 1133.64 | 46.58841 | 1206.585 | 0.06412143 | 0.06024492 | 49.58617 | 16.59891 | 465.6 | 1063.8 | 1529.4 | 3.398667 | 0.12 | 3.919348
| S8-3-5 | 450 | 1.351839 |  | 40 | 1583.04 | 11.94926 |  | 5 | 456.66 | 18.76703 | 529.605 | 0.6367154 | 0.5490176 | 21.764804 | 1.821435 | 1862.4 | 177.3 | 2039.7 | 4.532667 | 0.12 | 3.919348
| S8-3-6 | 450 | 1.351839 |  | 35 | 1385.16 | 10.4556 |  | 12 | 669.96 | 27.53287 | 742.905 | 0.3797498 | 0.3424626 | 30.530644 | 2.920027 | 1629.6 | 425.52 | 2055.12 | 4.566933 | 0.12 | 3.919348
| S8-3-7 | 450 | 1.351839 |  | 45 | 1780.92 | 13.44292 |  | 15 | 846.18 | 34.774864 | 919.125 | 0.3865699 | 0.3558904 | 37.77263 | 2.809854 | 2095.2 | 531.9 | 2627.1 | 5.838 | 0.12 | 3.919348
| S8-3-8 | 450 | 1.351839 |  | 54 | 2137.104 | 16.1315 |  | 18 | 1015.416 | 41.7298368 | 1088.361 | 0.3865699 | 0.3606609 | 44.72761 | 2.772687 | 2514.24 | 638.28 | 3152.52 | 7.0056 | 0.12 | 3.919348
| S8-3-9 | 450 | 1.351839 |  | 30 | 1187.28 | 8.961945 |  | 15 | 741.42 | 30.469616 | 814.365 | 0.2941273 | 0.2677814 | 33.46739 | 3.734389 | 1396.8 | 531.9 | 1928.7 | 4.286 | 0.12 | 3.919348
| S8-3-10 | 450 | 1.351839 |  | 40 | 1583.04 | 11.94926 |  | 10 | 633.96 | 26.053408 | 706.905 | 0.4586448 | 0.4113176 | 29.05118 | 2.431211 | 1862.4 | 354.6 | 2217 | 4.926667 | 0.12 | 3.919348
| S8-3-11 | 450 | 1.351839 |  | 32 | 1266.432 | 9.559408 |  | 15 | 755.388 | 31.04365 | 828.333 | 0.3079344 | 0.280817 | 34.0414184 | 3.561038 | 1489.92 | 531.9 | 2021.82 | 4.492933 | 0.12 | 3.919348
| S8-3-20 | 450 | 1.351839 |  | 36 | 1424.736 | 10.75433 |  | 11 | 641.484 | 26.36262 | 714.429 | 0.4079388 | 0.3662872 | 29.36039 | 2.730098 | 1676.16 | 390.06 | 2066.22 | 4.5916 | 0.12 | 3.919348
| S8-3-21 | 450 | 1.351839 |  | 40 | 1583.04 | 11.94926 |  | 7 | 527.58 | 21.681584 | 600.525 | 0.5511249 | 0.4841804 | 24.67935 | 2.065346 | 1862.4 | 248.22 | 2110.62 | 4.690267 | 0.12 | 3.919348
| S8-3-22 | 450 | 1.351839 |  | 26 | 1028.976 | 7.767019 |  | 21 | 926.244 | 38.0652 | 999.189 | 0.2040451 | 0.189149 | 41.0629672 | 5.286838 | 1210.56 | 744.66 | 1955.22 | 4.344933 | 0.12 | 3.919348
| S8-3-23 | 450 | 1.351839 |  | 20 | 791.52 | 5.97463 |  | 23 | 955.26 | 39.257648 | 1028.205 | 0.1521902 | 0.1413932 | 42.25542 | 7.072474 | 931.2 | 815.58 | 1746.78 | 3.881733 | 0.12 | 3.919348
| S8-3-24 | 500 | 1.502043 |  | 10 | 395.76 | 2.688583 |  | 28 | 1062.72 | 39.3064704 | 1143.77 | 0.06840053 | 0.06355352 | 42.30424 | 15.73477 | 465.6 | 992.88 | 1458.48 | 2.91696 | 0.12 | 3.919348
| S8-3-25 | 450 | 1.351839 |  | 50 | 1978.8 | 14.93657 |  | 0 | 349.2 | 14.35083 | 422.145 | 1.040816 | 0.8609673 | 17.348596 | 1.161484 | 2328 | 0 | 2328 | 5.173333 | 0.12 | 3.919348
| S8-3-27 | 450 | 1.351839 |  | 0 | 0 | 0 |  | 35 | 1241.1 | 51.00461 | 1314.045 | 0 | 0 | 54.00238 | #DIV/0! | 0 | 1241.1 | 1241.1 | 2.758 | 0.12 | 3.919348
| S8-3-28 | 450 | 1.351839 |  | 10 | 395.76 | 2.987315 |  | 30 | 1133.64 | 46.58841 | 1206.585 | 0.06412143 | 0.06024492 | 49.58617 | 16.59891 | 465.6 | 1063.8 | 1529.4 | 3.398667 | 0.12 | 3.919348
| S8-3-29 | 450 | 1.351839 |  | 0 | 0 | 0 |  | 15 | 531.9 | 21.85912 | 604.845 | 0 | 0 | 24.85689 | #DIV/0! | 0 | 531.9 | 531.9 | 1.182 | 0.12 | 3.919348
| S8-3-31 | 450 | 1.351839 |  | 36 | 1424.736 | 10.75433 |  | 15 | 783.324 | 32.1917152 | 856.269 | 0.3340715 | 0.3056121 | 35.18948 | 3.272121 | 1676.16 | 531.9 | 2208.06 | 4.9068 | 0.12 | 3.919348
| S8-3-32 | 450 | 1.351839 |  | 40 | 1583.04 | 11.94926 |  | 15 | 811.26 | 33.33978 | 884.205 | 0.3584085 | 0.3288405 | 36.33755 | 3.040988 | 1862.4 | 531.9 | 2394.3 | 5.320667 | 0.12 | 3.919348
| S8-3-33 | 450 | 1.351839 |  | 13 | 514.488 | 3.883509 |  | 39 | 1473.732 | 60.56493 | 1546.677 | 0.06412143 | 0.0610973 | 63.5627 | 16.36733 | 605.28 | 1382.94 | 1988.22 | 4.418267 | 0.12 | 3.919348
| S8-3-35 | 450 | 1.351839 |  | 28.19891 | 1116 | 8.423902 |  | 13.73544 | 684 | 28.10987 | 756.945 | 0.2996778 | 0.2707985 | 31.107636 | 3.692782 | 1312.941 | 487.0588 | 1800 | 4 | 0.12 | 3.919348
| S8-3-36 | 450 | 1.351839 |  | 23.49909 | 930 | 7.019918 |  | 11.4462 | 570 | 23.42489 | 642.945 | 0.2996778 | 0.265678 | 26.42266 | 3.763955 | 1094.118 | 405.8824 | 1500 | 3.333333 | 0.12 | 3.919348
| S8-3-37 | 450 | 1.351839 |  | 34.46533 | 1364 | 10.29588 |  | 16.78776 | 836 | 34.3565 | 908.945 | 0.2996778 | 0.2756279 | 37.35427 | 3.62808 | 1604.706 | 595.2941 | 2200 | 4.888889 | 0.12 | 3.919348
| S8-3-38 | 450 | 1.351839 |  | 39.16515 | 1550 | 11.69986 |  | 19.077 | 950 | 39.04148 | 1022.945 | 0.2996778 | 0.2783081 | 42.03925 | 3.59314 | 1823.529 | 676.4706 | 2500 | 5.555556 | 0.12 | 3.919348

## S60
材料成分 | 酸的种类 | 酸加入滴数 | 酸的重量（扣除酸里面的水） |  | 水 | 水加入滴数 | 水的重量（包含酸和加入的水） | 酸重量占据体系的百分比 | 酸水摩尔比 | 水酸摩尔比 | 加入酸溶液的重量 | 加入水的重量 | L(cm) | S(cm2)
| H3PO4-lq | Drop | Weight (mg) | Ratio (A1/S) | H2O | Drop | Weight (mg) | Concentration (A) | R | Ratio (A3/A1)
S60-1-1 |  | 30 | 1187.28 |  |  | 0 | 209.52 | 85 | 1.040816 | 0.9607843 | 1396.8 | 0 | 0.7 | 0.1963
S60-1-3 |  | 30 | 1187.28 |  |  | 0 | 209.52 | 85 | 1.040816 | 0.9607843 | 1396.8 | 0 | 0.7 | 0.1963
S60-2-1 |  | 8 | 316.608 |  |  | 20 | 765.072 | 29.27002 | 0.07600917 | 13.15631 | 372.48 | 709.2 | 0.7 | 0.1963
S60-2-2 |  | 2 | 79.152 |  |  | 18 | 652.248 | 10.82199 | 0.02228926 | 44.86467 | 93.12 | 638.28 | 0.7 | 0.1963
S60-2-3 |  | 1 | 39.576 |  |  | 30 | 1070.784 | 3.564249 | 0.006788541 | 147.3071 | 46.56 | 1063.8 | 0.7 | 0.1963
S60-2-4 |  | 4 | 158.304 |  |  | 20 | 737.136 | 17.67891 | 0.03944489 | 25.35183 | 186.24 | 709.2 | 0.7 | 0.1963
S60-2-5 |  | 0 | 0 |  |  | 30 | 1063.8 | 0 | 0 | #DIV/0! | 0 | 1063.8 | 0.7 | 0.1963
S60-2-6 |  | 1 | 39.576 |  |  | 18 | 645.264 | 5.778868 | 0.01126525 | 88.76855 | 46.56 | 638.28 | 0.7 | 0.1963
S60-2-7 |  | 12 | 474.912 |  |  | 6 | 296.568 | 61.55856 | 0.2941273 | 3.399889 | 558.72 | 212.76 | 0.8 | 0.1963
S60-2-8 |  | 14 | 554.064 |  |  | 4 | 239.616 | 69.8095 | 0.4247081 | 2.354558 | 651.84 | 141.84 | 0.7 | 0.1963
S60-2-9 |  | 16 | 633.216 |  |  | 7.5 | 377.694 | 62.63822 | 0.3079344 | 3.247445 | 744.96 | 265.95 | 0.3 | 0.1963
S60-2-10 |  | 36 | 1424.736 |  |  | 11 | 641.484 | 68.95374 | 0.4079388 | 2.451348 | 1676.16 | 390.06 | 0.3 | 0.1963
S60-2-11 |  | 40 | 1583.04 |  |  | 7 | 527.58 | 75.00355 | 0.5511249 | 1.814471 | 1862.4 | 248.22 | 0.3 | 0.1963
S60-2-12 |  | 26 | 1028.976 |  |  | 21 | 926.244 | 52.62712 | 0.2040451 | 4.900876 | 1210.56 | 744.66 | 0.3 | 0.1963
S60-2-13 |  | 20 | 791.52 |  |  | 23 | 955.26 | 45.31309 | 0.1521902 | 6.570725 | 931.2 | 815.58 | 0.3 | 0.1963
S60-2-14 |  | 10 | 395.76 |  |  | 28 | 1062.72 | 27.1351 | 0.06840053 | 14.61977 | 465.6 | 992.88 | 0.3 | 0.1963

## S12
材料类比 | 材料成分 | 黏土重量 | 黏土摩尔量 | 水 | 水加入滴数 | 水土的摩尔 | 液体和黏土的摩尔比 | 液体和黏土的重量比 | 酸水的摩尔比（水包含酸中的水和加入的水） | 厚度 | 接触面积 | L(cm) | S(cm2)
Sepiolite | Mg2H2(SiO3)3.3H2O | Wight(mg) | Mol(mmol) | H2O-lq | Drop | Mol (mmol) | Ratio (A/S) | N | R | L(cm) | S(cm2)
| S12-1-1 | 450 | 1.351839 |  | 45 | 92.385 | 68.340264 | 3.6954 | 0 | 0.12 | 3.919348 | 0.12 | 3.919348
| S12-1-2 | 450 | 1.351839 |  | 30 | 61.59 | 45.560176 | 2.4636 | 0 | 0.12 | 3.919348 | 0.12 | 3.919348

## S6
材料类比 | 材料成分 | 黏土重量 | 黏土摩尔量 | 酸的种类 | 酸加入滴数 | 酸的摩尔量 | 酸土摩尔比 | 水 | 水加入滴数 | 水的摩尔 | 水土的摩尔比（其中水包含酸中的水和加入的水） | 酸水摩尔比 | 液体和黏土的重量比 | 厚度 | 接触面积 | L(cm) | S(cm2)
Sepiolite | Mg2H2(SiO3)3.3H2O | Wight(mg) | Mol(mmol) | C6H18O24P6-Phytic acid | Drop | Mol (mmol) | Ratio (A/S) | H2O | Drop | Mol (mmol) | Ratio (A/S) | R | N | L(cm) | S(cm2)
| S6-4-1 | 450 | 1.351839 |  | 15 | 0.6 | 0.44384 |  | 15 | 30.795 | 22.780088 | 0.01948368 | 2.111853 | 0.12 | 3.919348 | 0.12 | 3.919348
| S6-4-2 | 450 | 1.351839 |  | 23 | 0.92 | 0.6805547 |  | 23 | 47.219 | 34.92947 | 0.01948368 | 3.238175 | 0.12 | 3.919348 | 0.12 | 3.919348
| S6-4-3 | 450 | 1.351839 |  | 20 | 0.8 | 0.5917867 |  | 20 | 41.06 | 30.37345 | 0.01948368 | 2.815804 | 0.12 | 3.919348 | 0.12 | 3.919348

## S14
材料类比 | 材料成分 | 黏土重量 | 黏土摩尔量 | 酸的种类 | 酸加入滴数 | 酸的重量（扣除酸里面的水） | 酸土摩尔比 | 水 | 水加入滴数 | 水的重量（包含酸和加入的水） | 水土的摩尔比（其中水包含酸中的水和加入的水） | 体系中水的总重量（包含酸，加入水和黏土中的水） | 酸水的摩尔比（水包含酸中的水和加入的水） | 酸水的摩尔比（水包含酸，加入水和黏土中水） | 水土的摩尔比（水包含酸，加入水和黏土中水） | 水酸的摩尔比（水包含酸，加入水和土中水） | 滴加85%酸的溶液的重量 | 滴加水的重量 | 滴加酸和水的总重量 | 液体和黏土的重量比 |  | L(cm) | S(cm2)
Halloysite nanoclay | H4Al2O9Si2 · 0.32 H2O | Wight (mg) | Mol(mmol) | H3PO4-lq | Drop | Weight (mg) | Ratio (A1/S) | H2O | Drop | Wight (mg) | Ratio (A2/S) | Wight A3 (mg) | R | Ratio (A1/A3) |  | Ratio (A3/A1) |  |  |  | N |  | 厚度 | 接触面积
| S14-1-1 | 1500 | 5.684402 |  | 46 | 1820.496 | 3.267976 |  | 21 | 1065.924 | 10.41763056 | 1302.924 | 0.3136967 | 0.2566357 |  | 3.896574 | 2141.76 | 744.66 | 2886.42 | 1.92428 |  | 0.12 | 3.919348
| S14-1-2 | 1200 | 4.547522 |  | 32 | 1266.432 | 2.841718 |  | 15 | 755.388 | 9.2283234 | 944.988 | 0.3079344 | 0.2461512 |  | 4.062543 | 1489.92 | 531.9 | 2021.82 | 1.68485 | good | 0.12 | 3.919348
| S14-1-3 | 1200 | 4.547522 |  | 0 | 0 | 0 |  | 17 | 602.82 | 7.364451 | 792.42 | 0 | 0 |  | #DIV/0! | 0 | 602.82 | 602.82 | 0.50235 |  | 0.12 | 3.919348

## S16
材料类比 | 材料成分 | 黏土重量 | 黏土摩尔量 | 酸的种类 | 酸加入滴数 | 酸的重量（扣除酸里面的水） | 酸土摩尔比 | 水 | 水加入滴数 | 水的重量（包含酸和加入的水） | 水土的摩尔比（其中水包含酸中的水和加入的水） | 体系中水的总重量（包含酸，加入水和黏土中的水） | 酸水的摩尔比（水包含酸中的水和加入的水） | 酸水的摩尔比（水包含酸，加入水和黏土中水） | 水土的摩尔比（水包含酸，加入水和黏土中水） | 水酸的摩尔比（水包含酸，加入水和土中水） | 滴加85%酸的溶液的重量 | 滴加水的重量 | 滴加酸和水的总重量 | 液体和黏土的重量比 | L(cm) | S(cm2)
hydrophilic bentonite | H2Al2O6Si·1.19H2O | Wight (mg) | Mol(mmol) | H3PO4-lq | Drop | Weight (mg) | Ratio (A1/S) | H2O | Drop | Wight (mg) | Ratio (A2/S) | Wight A3 (mg) | R | Ratio (A1/A3) |  | Ratio (A3/A1) |  |  |  | N | 厚度 | 接触面积
| S16-1-1 | 2000 | 9.926051 |  | 32 | 1266.432 | 1.301905 |  | 15 | 755.388 | 4.22786467 | 1147.388 | 0.3079344 | 0.20273 |  | 4.932669 | 1489.92 | 531.9 | 2021.82 | 1.01091 | 0.2 | 3.919348
| S16-1-2 | 450 | 2.233361 |  | 0 | 0 | 0 |  | 15 | 531.9 | 13.23118 | 620.1 | 0 | 0 |  | #DIV/0! | 0 | 531.9 | 531.9 | 1.182 | 0.12 | 3.919348

## S95
材料类比 | 材料成分 | 黏土重量 | 黏土摩尔量 | 酸的种类 | 酸加入滴数 | 酸的重量（扣除酸里面的水） | 酸土摩尔比 | 水 | 水加入滴数 | 水的重量（包含酸和加入的水） | 水土的摩尔比（其中水包含酸中的水和加入的水） | 体系中水的总重量（包含酸，加入水和黏土中的水） | 酸水的摩尔比（水包含酸中的水和加入的水） | 酸水的摩尔比（水包含酸，加入水和黏土中水） | 水土的摩尔比（水包含酸，加入水和黏土中水） | 水酸的摩尔比（水包含酸，加入水和土中水） | 滴加85%酸的溶液的重量 | 滴加水的重量 | 滴加酸和水的总重量 | 液体和黏土的重量比 | L(cm) | S(cm2)
Sepiolite | Mg2H2(SiO3)3.3H2O | Wight (mg) | Mol(mmol) | H2SO4-lq | Drop | Weight (mg) | Ratio (A1/S) | H2O | Drop | Wight (mg) | Ratio (A2/S) | Wight A3 (mg) | R | Ratio (A1/A2) |  | Ratio (A3/A1) |  |  |  | N | 厚度 | 接触面积
| S95-1-1 | 450 | 1.351839 |  |  | 443 | 3.343897 |  |  | 1197 | 49.19227 |  | 0.06797606 | 0.06797606 |  | 14.71106 | 443 | 1197 | 1640 | 3.644444 | 0.12 | 3.919348

## S96
材料类比 | 材料成分 | 黏土重量 | 黏土摩尔量 | 酸的种类 | 酸加入滴数 | 酸的重量（扣除酸里面的水） | 酸土摩尔比 | 水 | 水加入滴数 | 水的重量（包含酸和加入的水） | 水土的摩尔比（其中水包含酸中的水和加入的水） | 体系中水的总重量（包含酸，加入水和黏土中的水） | 酸水的摩尔比（水包含酸中的水和加入的水） | 酸水的摩尔比（水包含酸，加入水和黏土中水） | 水土的摩尔比（水包含酸，加入水和黏土中水） | 水酸的摩尔比（水包含酸，加入水和土中水） | 滴加85%酸的溶液的重量 | 滴加水的重量 | 滴加酸和水的总重量 | 液体和黏土的重量比 | L(cm) | S(cm2)
hydrophilic bentonite | H2Al2O6Si·1.19H2O | Wight (mg) | Mol(mmol) | H2SO4-lq | Drop | Weight (mg) | Ratio (A1/S) | H2O | Drop | Wight (mg) | Ratio (A2/S) | Wight A3 (mg) | R | Ratio (A1/A2) |  | Ratio (A3/A1) |  |  |  | N | 厚度 | 接触面积
| S96-1-1 | 2000 | 9.926051 |  |  | 620 | 0.6373663 |  |  | 1676 | 9.380479 |  | 0.06794603 | 0.06794603 |  | 14.71756 | 620 | 1676 | 2296 | 1.148 | 0.12 | 3.919348

## S97
材料类比 | 材料成分 | 黏土重量 | 黏土摩尔量 | 酸的种类 | 酸加入滴数 | 酸的重量（扣除酸里面的水） | 酸土摩尔比 | 水 | 水加入滴数 | 水的重量（包含酸和加入的水） | 水土的摩尔比（其中水包含酸中的水和加入的水） | 体系中水的总重量（包含酸，加入水和黏土中的水） | 酸水的摩尔比（水包含酸中的水和加入的水） | 酸水的摩尔比（水包含酸，加入水和黏土中水） | 水土的摩尔比（水包含酸，加入水和黏土中水） | 水酸的摩尔比（水包含酸，加入水和土中水） | 滴加85%酸的溶液的重量 | 滴加水的重量 | 滴加酸和水的总重量 | 液体和黏土的重量比 | L(cm) | S(cm2)
Halloysite nanoclay | H4Al2O9Si2 · 0.32 H2O | Wight (mg) | Mol(mmol) | H2SO4-lq | Drop | Weight (mg) | Ratio (A1/S) | H2O | Drop | Wight (mg) | Ratio (A2/S) | Wight A3 (mg) | R | Ratio (A1/A2) |  | Ratio (A3/A1) |  |  |  | N | 厚度 | 接触面积
| S97-1-1 | 2000 | 7.579203 |  |  | 332 | 0.4469804 |  |  | 898 | 6.58234 |  | 0.067906 | 0.067906 |  | 14.72624 | 332 | 898 | 1230 | 0.615 | 0.12 | 3.919348

## S13
材料类比 | 材料成分 | 黏土重量 | 黏土摩尔量 | 酸的种类 | 酸加入滴数 | 酸的摩尔 | 酸土摩尔比 | 水 | 水加入滴数 | 水的摩尔 | 水土的摩尔比（其中水包含酸中的水和加入的水） | 体系中水的总重量（包含酸，加入水和黏土中的水） | 酸水的摩尔比（水包含酸中的水和加入的水） | 酸水的摩尔比（水包含酸，加入水和黏土中水） | 水土的摩尔比（水包含酸，加入水和黏土中水） | 水酸的摩尔比（水包含酸，加入水和土中水） | 滴加85%酸的溶液的重量 | 滴加水的重量 | 滴加酸和水的总重量 | 液体和黏土的重量比 | L(cm) | S(cm2)
Bentonite | Al2H2Na2O13Si4 | Wight(mg) | Mol(mmol) | C6H18O24P6 | Drop | Mol (mmol) | Ratio (A/S) | H2O | Drop | Mol (mmol) | Ratio (A/S) |  |  | R | [5 empty] | N | 厚度 | 接触面积
| S13-1-1-1 | 1500 | 8.328706 |  | 20 | 0.8 | 0.09605333 |  | 20 | 41.06 | 4.929937 |  |  | 0.01948368 | [5 empty] | 0.8447355 | 0.12 | 3.919348

## S15
材料类比 | 材料成分 | 黏土重量 | 黏土摩尔量 | 酸的种类 | 酸加入滴数 | 酸的摩尔 | 酸土摩尔比 | 水 | 水加入滴数 | 水的摩尔 | 水土的摩尔比（其中水包含酸中的水和加入的水） | 体系中水的总重量（包含酸，加入水和黏土中的水） | 酸水的摩尔比（水包含酸中的水和加入的水） | 酸水的摩尔比（水包含酸，加入水和黏土中水） | 水土的摩尔比（水包含酸，加入水和黏土中水） | 水酸的摩尔比（水包含酸，加入水和土中水） | 滴加85%酸的溶液的重量 | 滴加水的重量 | 滴加酸和水的总重量 | 液体和黏土的重量比 | L(cm) | S(cm2)
Kaolin | H4Al2O9Si2·2H2O | Wight(mg) | Mol(mmol) | C6H18O24P6 | Drop | Mol (mmol) | Ratio (A/S) | H2O | Drop | Mol (mmol) | Ratio (A/S) |  |  | R | [5 empty] | N | 厚度 | 接触面积
| S15-1-1-1 | 1600 | 5.438662 |  | 20 | 0.8 | 0.147095 |  | 20 | 41.06 | 7.549650875 |  |  | 0.01948368 | [5 empty] | 0.7919395 | 0.12 | 3.919348